## R.T.Summary
MOS管可靠性测试报告
物料信息
物料料号 |  |  | 物料名称 |  |  | 规格型号 |  | 测试人 |  |  | 测试时间 |  | Lot.No
物料描述 | [12 empty] | D.C |  | /
Order | Test Item |  |  | Abrv | Equipment |  | Condition |  | Duration | Reference |  | Testing Equ. | Fail Q'ty | / | S.S. | Pass/Rej
1 | High Temperature Reverse Bias Test |  |  | HTRB | 高裕 |  | Tj= Tjmax(or Ta=125℃)，100%BVDSS |  | 168H | JESD22A-108 |  | DTS-1000 |  | / | 22
3 | Autoclave |  |  | AC | HIRAYAMA |  | Ta= 121℃, 100%R.H.,15psig |  | 96H | JESD22A-102 |  | DTS-1000 |  | / | 22
备注：再用万用表测过之后无异常，再用DTS1000测得的数据。
参数 |  | 要求
BVDSS(V) |  | 试验后室温下恢复4H,无明显外观损伤、无击穿、烧毁；电参数符合规格书要求。
VGS(th)(V) |  | 试验后室温下恢复4H,无明显外观损伤、无击穿、烧毁；电参数符合规格书要求。
RDS(ON)(mohm) |  | 试验后室温下恢复4H,无明显外观损伤、无击穿、烧毁；电参数符合规格书要求。
IDSS(uA),IGSS（nA） |  | 试验后室温下恢复4H,无明显外观损伤、无击穿、烧毁；电参数符合规格书要求。

## HTRB 100%
Electrical Data
Read points | 实验后数据
测试项目 | HVISG | VGS(th) | BVDSS | HVIDSS | RDS(ON)
单位 | nA | V | V | uA | mΩ
测试条件 | VSG=20.0V | ID=1.00mA | ID=250uA | VDS=60.0V | ID=0.20A
|  |  | Vmax=200V |  | VGS=4.50V
规格下限 |  | 1.000V | 60.00V
规格上限 | 10.00uA | 2.500V | 200.0V | 1.000uA | 5.300R
Min
Max
Avg
Sigma
1 | 0.58 | 1.766 | 65.6 | -0.001 | 1.02
2 | 0.6 | 1.735 | 65.8 | -0.001 | 1.03
3 | 0.58 | 1.75 | 65.5 | -0.001 | 1.04
4 | 0.59 | 1.757 | 66 | -0.001 | 1.05
5 | 0.61 | 1.748 | 65.7 | -0.001 | 1.015
6 | 0.62 | 1.742 | 66 | -0.001 | 1.04
7 | 0.59 | 1.752 | 65.9 | -0.001 | 1.055
8 | 0.58 | 1.767 | 65.3 | -0.001 | 1.05
9 | 0.58 | 1.766 | 65.6 | -0.001 | 1.02
10 | 0.6 | 1.735 | 65.8 | -0.001 | 1.03
11 | 0.6 | 1.744 | 65.3 | 0 | 1.06
12 | 0.6 | 1.744 | 65.9 | 0 | 1.05
13 | 0.57 | 1.749 | 65.4 | -0.001 | 1.04
14 | 0.59 | 1.758 | 66.4 | 0 | 1.065
15 | 0.61 | 1.741 | 66 | -0.001 | 1.065
16 | 0.61 | 1.738 | 65.8 | -0.001 | 1.035
17 | 0.62 | 1.733 | 66.1 | 0 | 1.035
18 | 0.59 | 1.75 | 65.6 | -0.001 | 1.05
19 | 0.57 | 1.769 | 66 | -0.001 | 1.075
20 | 0.59 | 1.76 | 66 | 0 | 1.065
21 | 0.58 | 1.749 | 66.4 | -0.001 | 1.065
22 | 0.61 | 1.738 | 65.8 | -0.001 | 1.035
失效数量 | 0
备注
结果

## AC
Autoclave
Electrical Data
Read points | 实验后数据
测试项目 | HVISG | VGS(th) | BVDSS | HVIDSS | RDS(ON)
单位 | nA | V | V | uA | mΩ
测试条件 | VSG=20.0V | ID=1.00mA | ID=250uA | VDS=60.0V | ID=0.20A
|  |  | Vmax=200V |  | VGS=4.50V
规格下限 |  | 1.000V | 60.00V
规格上限 | 10.00uA | 2.500V | 200.0V | 1.000uA | 5.300R
Min
Max
Avg
Sigma
1 | 0.58 | 1.751 | 65.6 | -0.001 | 1.05
2 | 0.63 | 1.753 | 66.1 | -0.001 | 1.04
3 | 0.58 | 1.777 | 65.8 | -0.001 | 1.075
4 | 0.61 | 1.746 | 65.5 | 0 | 1.075
5 | 0.59 | 1.744 | 65.9 | -0.001 | 1.09
6 | 0.59 | 1.762 | 65.7 | -0.001 | 1.085
7 | 0.59 | 1.749 | 65.6 | -0.001 | 1.065
8 | 0.64 | 1.753 | 65.7 | -0.001 | 1.04
9 | 0.58 | 1.762 | 65.7 | 0 | 1.07
10 | 0.62 | 1.748 | 65.6 | -0.001 | 1.045
11 | 0.59 | 1.757 | 64.1 | -0.001 | 1.035
12 | 0.62 | 1.74 | 65.4 | 0 | 1.06
13 | 0.56 | 1.746 | 64.7 | -0.001 | 1.065
14 | 0.59 | 1.751 | 65.2 | -0.001 | 1.03
15 | 0.58 | 1.771 | 65.2 | -0.001 | 1.08
16 | 0.63 | 1.743 | 65.7 | -0.001 | 1.075
17 | 0.64 | 1.743 | 65.9 | 0 | 1.075
18 | 0.59 | 1.694 | 64.4 | 0 | 1.04
19 | 0.57 | 1.755 | 64.7 | 0 | 1.055
20 | 0.59 | 1.756 | 65.3 | -0.001 | 1.035
21 | 0.61 | 1.748 | 65.3 | -0.001 | 1.03
22 | 0.62 | 1.739 | 65.4 | 0 | 1.055
失效数量 | 0
备注
结果