## R.T.Summary
MOS管可靠性测试报告
物料信息
物料料号 |  |  | 物料名称 |  |  | 规格型号 |  | 测试人 |  |  | 测试时间 |  | Lot.No
物料描述 | [12 empty] | D.C |  | /
Order | Test Item |  |  | Abrv | Equipment |  | Condition |  | Duration | Reference |  | Testing Equ. | Fail Q'ty | / | S.S. | Pass/Rej
1 | High Temperature Reverse Bias Test |  |  | HTRB | 高裕 |  | Tj= Tjmax(or Ta=125℃)，100%BVDSS |  | 168H | JESD22A-108 |  | DTS-1000 |  | / | 22
3 | Autoclave |  |  | AC | HIRAYAMA |  | Ta= 121℃, 100%R.H.,15psig |  | 96H | JESD22A-102 |  | DTS-1000 |  | / | 22
备注：再用万用表测过之后无异常，再用DTS1000测得的数据。
参数 |  | 要求
BVDSS(V) |  | 试验后室温下恢复4H,无明显外观损伤、无击穿、烧毁；电参数符合规格书要求。
VGS(th)(V) |  | 试验后室温下恢复4H,无明显外观损伤、无击穿、烧毁；电参数符合规格书要求。
RDS(ON)(mohm) |  | 试验后室温下恢复4H,无明显外观损伤、无击穿、烧毁；电参数符合规格书要求。
IDSS(uA),IGSS（nA） |  | 试验后室温下恢复4H,无明显外观损伤、无击穿、烧毁；电参数符合规格书要求。

## HTRB 100%
Electrical Data
Read points | 实验后数据
测试项目 | HVISG | VGS(th) | BVDSS | HVIDSS | RDS(ON)
单位 | nA | V | V | uA | mΩ
测试条件 | VSG=30.0V | ID=0.25mA | ID=1.00mA | VDS=650V | ID=2.50A
|  |  | Vmax=999V |  | VGS=10.0V
规格下限 |  | 2.500V | 650.0V
规格上限 | 100.0nA | 4.500V | 999.0V | 1.000uA | 900.0mR
Min
Max
Avg
Sigma
1 | 1.8 | 3.503 | 711.9 | 0.005 | 727.2
2 | 1.8 | 3.481 | 714.2 | 0.002 | 734.4
3 | 1.7 | 3.497 | 725.4 | 0 | 735.6
4 | 1.7 | 3.481 | 722.9 | 0 | 720.8
5 | 1.7 | 3.463 | 717.3 | 0.005 | 735.2
6 | 1.7 | 3.481 | 708.5 | 0.006 | 712
7 | 1.8 | 3.574 | 720.9 | 0.004 | 723.2
8 | 1.1 | 3.515 | 728.1 | 0.007 | 730.8
9 | 1.1 | 3.483 | 734.2 | -0.004 | 735.6
10 | 1.4 | 3.485 | 718.7 | 0 | 736
11 | 1.7 | 3.445 | 719.7 | 0.006 | 730.4
12 | 2 | 3.54 | 723.8 | 0.009 | 729.6
13 | 1.5 | 3.54 | 732.9 | 0.005 | 728
14 | 1.6 | 3.495 | 713.8 | 0.01 | 730
15 | 1.5 | 3.498 | 709.9 | -0.004 | 726.8
16 | 2.1 | 3.454 | 711.3 | 0.005 | 714.4
17 | 0.9 | 3.45 | 721.8 | -0.008 | 723.6
18 | 1.3 | 3.563 | 724.9 | -0.005 | 723.6
19 | 1.6 | 3.5 | 716 | -0.007 | 720
20 | 2 | 3.495 | 719.6 | 0.003 | 732.4
21 | 1.4 | 3.565 | 725.9 | -0.007 | 721.2
22 | 1.7 | 3.505 | 725.8 | 0.007 | 731.2
失效数量 | 0
备注
结果

## AC
Autoclave
Electrical Data
Read points | 实验后数据
测试项目 | HVISG | VGS(th) | BVDSS | HVIDSS | RDS(ON)
单位 | nA | V | V | uA | mΩ
测试条件 | VSG=30.0V | ID=0.25mA | ID=1.00mA | VDS=650V | ID=2.50A
|  |  | Vmax=999V |  | VGS=10.0V
规格下限 |  | 2.500V | 650.0V
规格上限 | 100.0nA | 4.500V | 999.0V | 1.000uA | 900.0mR
Min
Max
Avg
Sigma
1 | 1.4 | 3.486 | 734.2 | 0.001 | 751.2
2 | 1.5 | 3.447 | 737.8 | 0 | 750.4
3 | 1.5 | 3.49 | 734.5 | -0.001 | 748
4 | 1.1 | 3.574 | 729.5 | 0 | 732.8
5 | 1.4 | 3.502 | 711.1 | 0.002 | 733.2
6 | 1.5 | 3.446 | 718.4 | 0.003 | 750.8
7 | 1.3 | 3.496 | 726.3 | 0 | 748
8 | 1.1 | 3.494 | 723.1 | -0.001 | 743.2
9 | 1 | 3.507 | 719 | 0.001 | 733.6
10 | 1.9 | 3.438 | 715.2 | 0.003 | 734
11 | 1.4 | 3.467 | 713.2 | 0 | 745.2
12 | 1.6 | 3.428 | 723.2 | -0.001 | 741.2
13 | 2 | 3.453 | 720.7 | 0.012 | 747.2
14 | 2 | 3.478 | 735.9 | 0.012 | 753.2
15 | 2 | 3.485 | 711.4 | 0.002 | 740.4
16 | 1.7 | 3.477 | 729.2 | 0.001 | 743.2
17 | 1.8 | 3.474 | 725.1 | 0.01 | 746
18 | 1.8 | 3.473 | 725.1 | 0.011 | 742
19 | 1.9 | 3.568 | 702.4 | 0.011 | 726.8
20 | 1.3 | 3.416 | 727.4 | 0.003 | 726
21 | 1.6 | 3.514 | 719.9 | 0.013 | 741.2
22 | 1.5 | 3.501 | 729.4 | 0.003 | 744
失效数量 | 0
备注
结果