## R.T.Summary
MOS管可靠性测试报告
物料信息
物料料号 |  |  | 物料名称 |  |  | 规格型号 |  | 测试人 |  |  | 测试时间 |  | Lot.No
物料描述 | [12 empty] | D.C |  | /
Order | Test Item |  |  | Abrv | Equipment |  | Condition |  | Duration | Reference |  | Testing Equ. | Fail Q'ty | / | S.S. | Pass/Rej
1 | High Temperature Reverse Bias Test |  |  | HTRB | 高裕 |  | Tj= Tjmax(or Ta=125℃)，100%BVDSS |  | 168H | JESD22A-108 |  | DTS-1000 |  | / | 22
3 | Autoclave |  |  | AC | HIRAYAMA |  | Ta= 121℃, 100%R.H.,15psig |  | 96H | JESD22A-102 |  | DTS-1000 |  | / | 22
备注：再用万用表测过之后无异常，再用DTS1000测得的数据。
参数 |  | 要求
BVDSS(V) |  | 试验后室温下恢复4H,无明显外观损伤、无击穿、烧毁；电参数符合规格书要求。
VGS(th)(V) |  | 试验后室温下恢复4H,无明显外观损伤、无击穿、烧毁；电参数符合规格书要求。
RDS(ON)(mohm) |  | 试验后室温下恢复4H,无明显外观损伤、无击穿、烧毁；电参数符合规格书要求。
IDSS(uA),IGSS（nA） |  | 试验后室温下恢复4H,无明显外观损伤、无击穿、烧毁；电参数符合规格书要求。

## HTRB 100%
Electrical Data
Read points | 实验后数据
测试项目 | HVISG | VGS(th) | BVDSS | HVIDSS | RDS(ON)
单位 | nA | V | V | uA | mΩ
测试条件 | VSG=20.0V | ID=250uA | ID=0.25mA | VDS=100V | ID=10.0A
|  |  | Vmax=800V |  | VGS=10.0V
规格下限 |  | 1.000V | 100.0V
规格上限 | 100.0nA | 2.200V | 999.0V | 1.000uA | 99.60mR
Min
Max
Avg
Sigma
1 | 0.5 | 1.54 | 112.4 | 0 | 90.8
2 | 1 | 1.516 | 112.6 | 0.003 | 90
3 | 0.8 | 1.386 | 112 | Over | 89.97
4 | 1.5 | 1.548 | 111.9 | -0.002 | 88.34
5 | 1.7 | 1.533 | 112.7 | -0.001 | 90.76
6 | 1.8 | 1.509 | 112.6 | 0 | 90.45
7 | 1.7 | 1.437 | 111.5 | -0.002 | 91.63
8 | 0.5 | 0.644 | 0.7 | Over | 91.5
9 | 1.6 | 0.428 | 107.2 | Over | 90.4
10 | 2 | 1.561 | 113.1 | 0 | 91.84
11 | 0.9 | 1.366 | 110.4 | 0 | 90.9
12 | 1 | 1.506 | 113 | 0 | 90.56
13 | 1.8 | 0.374 | 86.2 | Over | 90.48
14 | 0.7 | 1.546 | 111.9 | 0.447 | 87.84
15 | 0.9 | 1.567 | 112.9 | 0 | 90.96
16 | 1.7 | 1.534 | 112.6 | 0.004 | 89.43
17 | 0.7 | 1.523 | 112.7 | 0.001 | 90.28
18 | 2.2 | 1.401 | 110.8 | 0 | 91.04
19 | 0.9 | 1.516 | 112.8 | 0.004 | 90.67
20 | 1.3 | 1.462 | 112.6 | 0 | 90.46
21 | 1.9 | 1.553 | 112.3 | 0 | 90.29
22 | 1.7 | 1.539 | 112.3 | 0 | 89.81
失效数量 | 4
备注
结果

## AC
Autoclave
Electrical Data
Read points | 实验后数据
测试项目 | HVISG | VGS(th) | BVDSS | HVIDSS | RDS(ON)
单位 | nA | V | V | uA | mΩ
测试条件 | VSG=20.0V | ID=250uA | ID=0.25mA | VDS=100V | ID=10.0A
|  |  | Vmax=800V |  | VGS=10.0V
规格下限 |  | 1.000V | 100.0V
规格上限 | 100.0nA | 2.200V | 999.0V | 1.000uA | 99.60mR
Min
Max
Avg
Sigma
1 | 0.7 | 1.477 | 111.9 | 0 | 92.52
2 | 0.9 | 1.577 | 112.5 | 0 | 89.94
3 | 1.1 | 1.523 | 112.2 | 0 | 92.54
4 | 1.8 | 1.49 | 111.9 | 0 | 92.86
5 | 1.7 | 1.518 | 112.1 | 0 | 92.35
6 | 1.5 | 1.576 | 112.4 | -0.001 | 92.8
7 | 1.9 | 1.532 | 112 | 0 | 91.4
8 | 1.6 | 1.508 | 112 | 0 | 92.47
9 | 2.2 | 1.553 | 112.4 | 0 | 92.97
10 | 1.9 | 1.477 | 111.9 | 0 | 92.19
11 | 0.9 | 1.404 | 110.7 | -0.001 | 92.65
12 | 2.1 | 1.526 | 112.3 | -0.001 | 92.71
13 | 1.5 | 1.568 | 112.7 | 0 | 93
14 | 0.8 | 1.425 | 112 | 0 | 91.23
15 | 0.8 | 1.528 | 112.5 | -0.001 | 92.66
16 | 1.2 | 1.521 | 111.4 | -0.001 | 91.26
17 | 1.3 | 1.516 | 111.9 | 0 | 92.7
18 | 0.2 | 1.54 | 111.8 | 0 | 91.53
19 | 0.4 | 1.519 | 112.3 | -0.001 | 92.16
20 | 2.3 | 1.52 | 112 | 0 | 92.34
21 | 1.2 | 1.528 | 112.1 | 0 | 91.7
22 | 2.5 | 1.507 | 112.2 | 0 | 92.33
失效数量 | 0
备注
结果