## R.T.Summary
MOS管可靠性测试报告
物料信息
物料料号 |  |  | 物料名称 |  |  | 规格型号 |  | 测试人 |  |  | 测试时间 |  | Lot.No
物料描述 | [12 empty] | D.C |  | /
Order | Test Item |  |  | Abrv | Equipment |  | Condition |  | Duration | Reference |  | Testing Equ. | Fail Q'ty | / | S.S. | Pass/Rej
1 | High Temperature Reverse Bias Test |  |  | HTRB | 高裕 |  | Tj= Tjmax(or Ta=125℃)，100%BVDSS |  | 168H | JESD22A-108 |  | DTS-1000 |  | / | 22
3 | Autoclave |  |  | AC | HIRAYAMA |  | Ta= 121℃, 100%R.H.,15psig |  | 96H | JESD22A-102 |  | DTS-1000 |  | / | 22
备注：再用万用表测过之后无异常，再用DTS1000测得的数据。
参数 |  | 要求
BVDSS(V) |  | 试验后室温下恢复4H,无明显外观损伤、无击穿、烧毁；电参数符合规格书要求。
VGS(th)(V) |  | 试验后室温下恢复4H,无明显外观损伤、无击穿、烧毁；电参数符合规格书要求。
RDS(ON)(mohm) |  | 试验后室温下恢复4H,无明显外观损伤、无击穿、烧毁；电参数符合规格书要求。
IDSS(uA),IGSS（nA） |  | 试验后室温下恢复4H,无明显外观损伤、无击穿、烧毁；电参数符合规格书要求。

## HTRB 100%
Electrical Data
Read points | 实验后数据
测试项目 | HVISG | VGS(th) | BVDSS | HVIDSS | RDS(ON)
单位 | nA | V | V | uA | mΩ
测试条件 | VSG=20.0V | ID=0.25mA | ID=0.25mA | VDS=700V | ID=6.50A
|  |  | Vmax=900V |  | VGS=10.0V
规格下限 |  | 3.000V | 700.0V
规格上限 | 200.0nA | 4.000V | 900.0V | 1.000uA | 295.0mR
Min
Max
Avg
Sigma
1 | 81.4 | 3.581 | 771.8 | 0.011 | 264.7
2 | 90.4 | 3.442 | 772.1 | 0.008 | 257.2
3 | 94.2 | 3.441 | 794.2 | 0.006 | 263.2
4 | 86.4 | 3.431 | 792.1 | 0.008 | 262.1
5 | 92.7 | 3.428 | 769 | 0.009 | 259.2
6 | 90.6 | 3.408 | 781.9 | 0.007 | 259.5
7 | 98.9 | 3.443 | 788 | 0.007 | 267.6
8 | 126.4 | 3.437 | 800.5 | 0.005 | 263.6
9 | 80.6 | 3.462 | 772.4 | 0.011 | 257.5
10 | 91 | 3.467 | 769.1 | 0.01 | 256.9
11 | 83 | 3.487 | 769.5 | 0.011 | 256.1
12 | 93.3 | 3.501 | 768.2 | 0.011 | 257.2
13 | 90.1 | 3.457 | 782.5 | 0.008 | 258.9
14 | 89.6 | 3.428 | 797.1 | 0.007 | 263.2
15 | 98.6 | 3.386 | 770.4 | 0.012 | 259.6
16 | 122.9 | 3.438 | 768.5 | 0.009 | 256.3
17 | 80.4 | 3.488 | 788.8 | 0.015 | 266.7
18 | 81.6 | 3.403 | 796.2 | 0.007 | 266.7
19 | 83.7 | 3.547 | 750.2 | 0.01 | 262.6
20 | 98.3 | 3.445 | 776.8 | 0.01 | 258.1
21 | 78.8 | 3.445 | 791 | 0.009 | 265.8
22 | 85 | 3.442 | 793.6 | 0.007 | 261.5
失效数量 | 0
备注
结果

## AC
Autoclave
Electrical Data
Read points | 实验后数据
测试项目 | HVISG | VGS(th) | BVDSS | HVIDSS | RDS(ON)
单位 | nA | V | V | uA | mΩ
测试条件 | VSG=20.0V | ID=0.25mA | ID=0.25mA | VDS=700V | ID=6.50A
|  |  | Vmax=900V |  | VGS=10.0V
规格下限 |  | 3.000V | 700.0V
规格上限 | 200.0nA | 4.000V | 900.0V | 1.000uA | 295.0mR
Min
Max
Avg
Sigma
1 | 90.6 | 3.51 | 783.3 | 1.711 | 274.7
2 | 78.7 | 3.448 | 797.9 | 3.54 | 268.4
3 | 113 | 3.481 | 797.8 | 1.648 | 270.7
4 | 85.8 | 3.567 | 777.7 | 0.84 | 266.6
5 | 91.2 | 3.442 | 800 | 5.428 | 269
6 | 87.8 | 3.407 | 770.4 | 0.434 | 261.2
7 | 134.8 | 3.425 | 777.1 | 1.719 | 260.6
8 | 76.1 | 3.439 | 772.5 | 1.851 | 261.5
9 | 91.9 | 3.449 | 772.7 | 8.411 | 260.6
10 | 84.9 | 3.581 | 776.4 | 3.091 | 264.3
11 | 81.5 | 3.407 | 785.5 | 1.821 | 264.3
12 | 107 | 3.446 | 772.1 | 0.457 | 261.8
13 | 78.9 | 3.431 | 795.9 | 2.477 | 267
14 | 150.4 | 3.402 | 770.4 | 0.697 | 260.7
15 | 87.6 | 3.396 | 788.7 | 4.998 | 263
16 | 83 | 3.443 | 774.9 | 1.722 | 263.2
17 | 90.8 | 3.508 | 769.4 | 4.977 | 259.5
18 | 96 | 3.457 | 770.9 | 1.401 | 259.2
19 | 82 | 3.586 | 775.8 | 1.403 | 267.6
20 | 81.8 | 3.428 | 790.9 | 1.039 | 263.2
21 | 90.6 | 3.518 | 775.1 | 2.029 | 261.6
22 | 78.2 | 3.485 | 772.2 | 0.778 | 260.3
失效数量 | 0
备注
结果