## R.T.Summary
MOS管可靠性测试报告
物料信息
物料料号 |  |  | 物料名称 |  |  | 规格型号 |  | 测试人 |  |  | 测试时间 |  | Lot.No
物料描述 | [12 empty] | D.C |  | /
Order | Test Item |  |  | Abrv | Equipment |  | Condition |  | Duration | Reference |  | Testing Equ. | Fail Q'ty | / | S.S. | Pass/Rej
1 | High Temperature Reverse Bias Test |  |  | HTRB | 高裕 |  | Tj= Tjmax(or Ta=125℃)，100%BVDSS |  | 168H | JESD22A-108 |  | DTS-1000 |  | / | 22
3 | Autoclave |  |  | AC | HIRAYAMA |  | Ta= 121℃, 100%R.H.,15psig |  | 96H | JESD22A-102 |  | DTS-1000 |  | / | 22
备注：再用万用表测过之后无异常，再用DTS1000测得的数据。
参数 |  | 要求
BVDSS(V) |  | 试验后室温下恢复4H,无明显外观损伤、无击穿、烧毁；电参数符合规格书要求。
VGS(th)(V) |  | 试验后室温下恢复4H,无明显外观损伤、无击穿、烧毁；电参数符合规格书要求。
RDS(ON)(mohm) |  | 试验后室温下恢复4H,无明显外观损伤、无击穿、烧毁；电参数符合规格书要求。
IDSS(uA),IGSS（nA） |  | 试验后室温下恢复4H,无明显外观损伤、无击穿、烧毁；电参数符合规格书要求。

## HTRB 100%
Electrical Data
Read points | 实验后数据
测试项目 | HVISG | VGS(th) | BVDSS | HVIDSS | RDS(ON)
单位 | nA | V | V | uA | mΩ
测试条件 | VSG=20.0V | ID=0.25mA | ID=0.25mA | VDS=700V | ID=6.50A
|  |  | Vmax=900V |  | VGS=10.0V
规格下限 |  | 3.000V | 700.0V
规格上限 | 200.0nA | 4.000V | 900.0V | 1.000uA | 295.0mR
Min
Max
Avg
Sigma
1 | 68.5 | 3.543 | 772.6 | 0.025 | 256.4
2 | 65.5 | 3.576 | 777.1 | 0.025 | 260.1
3 | 67.7 | 3.554 | 771.2 | 0.025 | 259.3
4 | 88.1 | 3.526 | 766.6 | 0.026 | 252.3
5 | 69.4 | 3.527 | 765.9 | 0.025 | 252.7
6 | 66.6 | 3.543 | 767.3 | 0.025 | 254.9
7 | 65.7 | 3.534 | 766.9 | 0.026 | 253.6
8 | 66 | 3.523 | 750.2 | 0.031 | 246.9
9 | 70 | 3.514 | 764.7 | 0.026 | 252
10 | 74.7 | 3.518 | 763.4 | 0.028 | 250.1
11 | 69.8 | 3.531 | 768.6 | 0.027 | 253
12 | 68.2 | 3.56 | 769.6 | 0.024 | 255.6
13 | 71.9 | 3.544 | 761.9 | 0.029 | 250.4
14 | 67.5 | 3.541 | 770.7 | 0.025 | 258
15 | Over | 0.541 | 1 | Over | 251.2
16 | 64.9 | 3.549 | 765.9 | 0.026 | 253.6
17 | 81.6 | 3.544 | 763.6 | 0.026 | 252
18 | 67.2 | 3.557 | 768.5 | 0.024 | 254
19 | 66.3 | 3.547 | 767.8 | 0.026 | 254
20 | 67 | 3.497 | 763.7 | 0.027 | 253
21 | 65.5 | 3.574 | 774.6 | 0.025 | 256.4
22 | 66.2 | 3.537 | 770.6 | 0.027 | 254.4
失效数量 | 1
备注
结果

## AC
Autoclave
Electrical Data
Read points | 实验后数据
测试项目 | HVISG | VGS(th) | BVDSS | HVIDSS | RDS(ON)
单位 | nA | V | V | uA | mΩ
测试条件 | VSG=20.0V | ID=0.25mA | ID=0.25mA | VDS=700V | ID=6.50A
|  |  | Vmax=900V |  | VGS=10.0V
规格下限 |  | 3.000V | 700.0V
规格上限 | 200.0nA | 4.000V | 900.0V | 1.000uA | 295.0mR
Min
Max
Avg
Sigma
1 | 71.3 | 3.52 | 765.5 | 0.027 | 250.3
2 | 70 | 3.504 | 766.1 | 0.029 | 253.2
3 | 102.2 | 3.534 | 767.1 | 0.027 | 255.6
4 | 86.5 | 3.492 | 765.8 | 0.028 | 251.6
5 | 61.7 | 3.541 | 767.6 | 0.027 | 254.6
6 | 96.1 | 3.454 | 776.8 | 0.025 | 256.6
7 | 64.5 | 3.545 | 767.1 | 0.028 | 253.8
8 | 100 | 3.455 | 777.3 | 0.026 | 255.6
9 | 61 | 3.514 | 767.8 | 0.028 | 252.3
10 | 62.6 | 3.517 | 766.7 | 0.028 | 252
11 | 68.8 | 3.587 | 776.3 | 0.026 | 258.9
12 | 125.7 | 3.499 | 762.8 | 0.028 | 248.1
13 | 64.9 | 3.515 | 764.8 | 0.029 | 250.1
14 | 94.8 | 3.55 | 767.4 | 0.028 | 252.9
15 | 70.3 | 3.565 | 774 | 0.025 | 257.2
16 | 65.7 | 3.496 | 765.5 | 0.03 | 249.5
17 | 102.2 | 3.542 | 767.9 | 0.029 | 255.3
18 | 65.9 | 3.52 | 765.9 | 0.029 | 251.6
19 | 62.7 | 3.466 | 775.5 | 0.027 | 255.3
20 | 64.1 | 3.455 | 777.9 | 0.026 | 255.3
21 | 69.4 | 3.506 | 766.6 | 0.029 | 252.7
22 | 62.3 | 3.517 | 764.7 | 0.028 | 250.3
失效数量 | 0
备注
结果