## R.T.Summary
MOS管可靠性测试报告
物料信息
物料料号 |  |  | 物料名称 |  |  | 规格型号 |  | 测试人 |  |  | 测试时间 |  | Lot.No
物料描述 | [12 empty] | D.C |  | /
Order | Test Item |  |  | Abrv | Equipment |  | Condition |  | Duration | Reference |  | Testing Equ. | Fail Q'ty | / | S.S. | Pass/Rej
1 | High Temperature Reverse Bias Test |  |  | HTRB | 高裕 |  | Tj= Tjmax(or Ta=125℃)，100%BVDSS |  | 168H | JESD22A-108 |  | DTS-1000 |  | / | 22
3 | Autoclave |  |  | AC | HIRAYAMA |  | Ta= 121℃, 100%R.H.,15psig |  | 96H | JESD22A-102 |  | DTS-1000 |  | / | 22
备注：再用万用表测过之后无异常，再用DTS1000测得的数据。
参数 |  | 要求
BVDSS(V) |  | 试验后室温下恢复4H,无明显外观损伤、无击穿、烧毁；电参数符合规格书要求。
VGS(th)(V) |  | 试验后室温下恢复4H,无明显外观损伤、无击穿、烧毁；电参数符合规格书要求。
RDS(ON)(mohm) |  | 试验后室温下恢复4H,无明显外观损伤、无击穿、烧毁；电参数符合规格书要求。
IDSS(uA),IGSS（nA） |  | 试验后室温下恢复4H,无明显外观损伤、无击穿、烧毁；电参数符合规格书要求。

## HTRB 100%
Electrical Data
Read points | 实验后数据
测试项目 | HVISG | VGS(th) | BVDSS | HVIDSS | RDS(ON)
单位 | nA | V | V | uA | mΩ
测试条件 | VSG=30.0V | ID=250uA | ID=0.25mA | VDS=650V | ID=2.50A
|  |  | Vmax=900V |  | VGS=10.0V
规格下限 |  | 2.800V | 650.0V
规格上限 | 100.0nA | 3.800V | 900.0V | 1.000uA | 900.0mR
Min
Max
Avg
Sigma
1 | 1.1 | 3.22 | 700.6 | 0.003 | 742
2 | 0.4 | 3.246 | 700.4 | -0.002 | 741.6
3 | 1.2 | 3.229 | 699.2 | -0.004 | 742.4
4 | 0.9 | 3.242 | 693.8 | -0.003 | 715.6
5 | 2.2 | 3.227 | 693.7 | 0.007 | 737.6
6 | 0.3 | 3.195 | 692.9 | 0.017 | 722.8
7 | 1.3 | 3.264 | 694.4 | 0.012 | 717.2
8 | 2.6 | 3.248 | 701 | 0.01 | 716.8
9 | 2.1 | 3.254 | 701.9 | 0.008 | 721.6
10 | 1.7 | 3.233 | 698.3 | 0.012 | 743.6
11 | 1.4 | 3.237 | 693.6 | 0.013 | 715.2
12 | 1.6 | 3.214 | 700.8 | -0.005 | 743.2
13 | 0.1 | 3.194 | 693.3 | -0.007 | 734
14 | 1.5 | 3.2 | 698.1 | 0.003 | 728
15 | 1.2 | 3.228 | 699.9 | -0.005 | 737.2
16 | 0.3 | 3.213 | 695 | -0.005 | 729.6
17 | 0.3 | 3.252 | 691.9 | -0.005 | 719.2
18 | 0.8 | 3.27 | 695.2 | -0.003 | 710
19 | 0.6 | 3.272 | 695.8 | -0.005 | 715.6
20 | 1.4 | 3.268 | 694.5 | -0.004 | 713.2
21 | 0.9 | 3.274 | 695.1 | -0.005 | 710.8
22 | 0.9 | 3.266 | 698.5 | -0.004 | 708.4
失效数量 | 0
备注
结果

## AC
Autoclave
Electrical Data
Read points | 实验后数据
测试项目 | HVISG | VGS(th) | BVDSS | HVIDSS | RDS(ON)
单位 | nA | V | V | uA | mΩ
测试条件 | VSG=30.0V | ID=250uA | ID=0.25mA | VDS=650V | ID=2.50A
|  |  | Vmax=900V |  | VGS=10.0V
规格下限 |  | 2.800V | 650.0V
规格上限 | 100.0nA | 3.800V | 900.0V | 1.000uA | 900.0mR
Min
Max
Avg
Sigma
1 | 1.9 | 3.258 | 695.1 | 0.012 | 726.8
2 | 2.6 | 3.247 | 702.5 | -0.016 | 727.2
3 | 1.8 | 3.207 | 695.2 | 0.013 | 738.4
4 | 1.8 | 3.221 | 696.1 | 0.018 | 736.8
5 | 1.2 | 3.189 | 700.2 | 0 | 754
6 | 1 | 3.177 | 697.2 | -0.01 | 767.6
7 | 2 | 3.272 | 695.7 | 0.001 | 722.4
8 | 1.2 | 3.272 | 699.6 | 0.01 | 724.8
9 | 0.9 | 3.215 | 701.6 | 0 | 742.4
10 | 0.6 | 3.211 | 694.9 | 0 | 746.8
11 | 2.1 | 3.251 | 693.9 | 0.014 | 724.4
12 | 1.4 | 3.272 | 694.4 | 0 | 722.8
13 | 1.9 | 3.232 | 694.1 | 0.013 | 728
14 | 1.4 | 3.204 | 697.7 | 0.001 | 739.2
15 | 1.7 | 3.201 | 692.3 | 0.014 | 734.4
16 | 2.1 | 3.245 | 705.4 | 0.012 | 737.2
17 | 0.8 | 3.2 | 697.8 | 0 | 744
18 | 1.5 | 3.239 | 704.4 | 0.003 | 743.6
19 | 1 | 3.223 | 695.6 | 0 | 752
20 | 1.2 | 3.219 | 702 | -0.004 | 744
21 | 1.4 | 3.239 | 695.4 | 0 | 740.4
22 | 0.8 | 3.24 | 692.1 | 0.001 | 736.8
失效数量 | 0
备注
结果